## Deckblatt
Anhang Materialliste zu den Verpackungskriterien der NCP-, NCS- und NT-Standards und dem Nachhaltigkeitsstandard CSE
Bitte beachten Sie dazu auch die aktuell gültige Fassung des jeweiligen Standards.
Verwendung der Tabelle: Wenn Sie sich für eine Verpackungsart Ihres Produktes entscheiden, gehen Sie bitte auf den entsprechenden Reiter. Z.B. Verpackung in Glas-Tiegel => Reiter "Glasverpackung". Hier sind dann die Vorgaben für Etiketten, Barrieren, Verschlüsse etc. auf die Verpackung aus Glas angegeben.

## Anhang Papierverpackungen
Packmaterialien Übersicht
Bewertung | Material | Abkürzung | Nummerierung gemäß 97/129/EC | Symbol | Anforderungen
PAPIER VERPACKUNGEN
Mindestanforderungen Papierverpackungen: Vollständig Recycelte Papiermaterialien sind Frischpapier zu bevorzugen. Der Recyclinganteil in den Papierverpackungen besteht zu mind. 50%. Rohpapiermaterialien stammen entweder aus FSC oder PEFC Quellen. Das Papier darf nicht mit Chlor oder Chlorderivaten gebleicht sein. Nur TCF wird erlaubt. Insbesondere Nassfestmittel, Fettdichtmittel und Ausstattungen auf Basis von PFC sind nicht erlaubt. Beschichtungen und Laminierungen sollten grundsätzlich nicht auf Papiermaterialien verwendet werden. Empfehlungen des Standardgebers: Prinzipiell gilt auch bei Faserstoff-basierten Verpackungen "so wenig wie möglich"! Denn auch Faserstoffe sind Industrieprodukte, die einen negativen Impakt auf Flächennutzung, Wasser- und Energieverbrauch sowie auf GHG-Emissionen haben. Darüber hinaus werden immer mehr Flächen - auch in kritischen Gebieten - für den industriellen Anbau (Monokulturen) von Holz erschlossen. Prinzipiell ist der Einsatz von recycelten Papiermaterialien = Altstoff zu bevorzugen. Dabei sollen möglichst lokale Quellen gebraucht werden (Lieferketten-verfolgung ist dabei unabdingbar). Es ist zu klären, wo wirklich Kraftliner weiß unabdingbar sind, da sowohl ihre Herstellungsverfahren, wie auch ihre Beschaffung erhöhte Umweltimpakte bedingt. Klebstoffe, Lacke und Farben, die die Recyclefähigkeit vermindern oder den Einsatz des Altstoffes verhindern, sind unbedingt zu vermeiden. Bitte den aktuellen Mindeststandard und insbesondere die ausgewiesenen Störstoffe für die "NIR-Detektierbarkeit" und die "Aufbereitung" beachten. Keine durchpigmentierten Faserstoffe verwenden, ebenfalls auf vollflächige schwarze Drucke und dicke UV-Lacke verzichten. Bei Druckfarben, Pigmenten und Lacken gilt mindestens der EUPIA-Standard: Als recyclefähig gelten nur Faserstoffprodukte, die nach INGEDE oder PTS-RH 021- 97 daraufhin geprüft wurden.
MATERIAL:
J Bevorzugt | Wellpappe (Karton) | PAP | 20
J Bevorzugt | Pappe, Faserguss Altstoff | PAP | 21
J Bevorzugt | Papier | PAP | 22
J Bevorzugt | Mineralische Füllstoffe wie Kaolin, Talk und Calciumcarbonat sowie Titandioxid (Weißpigment) und Stärke können bedenkenlos verwendet werden, da sie den Recyclingprozess nicht stören.
K Wenn notwendig | Fasern aus alternativen, nicht holzigen Pflanzen wie Hanf, Gras, Baumwolle etc. können möglicherweise das Papierrecycling beeinträchtigen (Optische Qualität) . In geringen Mengen sind diese jedoch nicht kritisch.
K Wenn notwendig | Karton oder Papier mit einseitiger Kunststoffbeschichtung/Kunststofflaminat kann bei Bedarf verwendet werden, wenn der Faseranteil > 95 % | PAP | 21 22
K Wenn notwendig | Karton oder Papier mit einseitiger Kunststoffbeschichtung/Kunststofflaminat kann bei Bedarf verwendet werden, wenn der Faseranteil zwischen 95 % and 85 % beträgt. |  | 81 |  | gemäß PTS RH 21/97
L Verboten | Karton oder Papier mit beidseitiger Kunststoffbeschichtung/Kunststofflaminat
L Verboten | Karton oder Papier mit Wachsbeschichtung
L Verboten | Silikonpapier
L Verboten | Karton oder Papier mit einseitiger Kunststoffbeschichtung/Kunststofflaminat mit einem Faseranteil < 85 %.
DEKORATION UND ANDERE KOMPONENTEN
J Bevorzugt | Die Bedruckung soll so gering wie möglich sein und EuPIA-konformen Druckfarben erfolgen. |  |  |  | gemäß PTS RH 21/97
J Bevorzugt | Die Beschichtung/Lackierung soll so gering wie möglich sein und mit EuPIA-konformen Beschichtungen ausgeführt werden. |  |  |  | gemäß PTS RH 21/98
K Wenn notwendig | Klebeteile wie Sichtfenster, Etiketten und andere Kunststoffteile sollten vermieden werden. Sie sollten so gestaltet sein, dass sie sich im Recyclingprozess oder beim Verbraucher leicht trennen lassen. |  |  |  | gemäß PTS RH 21/97 und INGEDE 11; 12; 13
L Verboten | Sichtfenster und andere Kunststoffteile, die sich nicht leicht vom Papier trennen lassen sind Störstoffe.
L Verboten | Mit Kunststofffolie kaschierter Karton
L Verboten | Mineralölhaltige Tinten sind unbedingt zu vermeiden, da diese die Sekundärfasern verunreinigen können.
VERSCHLÜSSE
J Bevorzugt | PP-Klebebänder können verwendet werden, solange der Klebstoffauftrag nicht zu der Bildung problematischer Stickies führt. |  |  |  | gemäß PTS RH 21/97 und INGEDE 11; 12; 13
J Bevorzugt | Generell ist es wichtig, Klebstoffarten, die Dicke des Klebstoffes und sein Schmelz und Lösungsverhalten auf die Recyclingprozesse abzustimmen, um die Bildung von problematischen Stickies im Papieraufbereitungsprozess zu vermeiden. |  |  |  | gemäß PTS RH 21/97 und INGEDE 11; 12; 13
J Bevorzugt | Hotmelt unter folgenden Voraussetzungen: Schichtdicke = mindestens 120 um, Erweichungspunkt (Ring & Kugel) = mindestens 68 ° C, Klebebahnlänge mindestens 1,6 mm |  |  |  | gemäß EPRC
K Wenn notwendig | Papierklebebänder können verwendet werden, wenn sich der Klebstoff im Recyclingprozessvollständig vom Papier löst und einen "Film" bildet der ausgeleitet werden kann |  |  |  | gemäß PTS RH 21/97 und INGEDE 11; 12; 12
K Wenn notwendig | Bei der Verwendung von Heftklammern und Kunststoffklebebändern ist darauf zu achten, dass diese im Recyclingprozess oder vorab beim Endverbraucher getrennt werden können. |  |  |  | gemäß PTS RH 21/97 und INGEDE 11; 12; 13
L Verboten | Hotmelt mind. 68 ° C Schmelzpunkt,
L Verboten | Nicht-reaktiver Klebstoff mit einer Schichtdicke ≥ 120µm
L Verboten | Nicht wasserlöslicher oder nicht redispergierbarer Klebstoff
L Verboten | Reaktiver Klebstoff mit einer Schichtdicke ≥ 60µm
L Verboten | Papierklebebänder, bei denen der Klebstoff im Recyclingprozess an den Papierfasern hängen bleibt und so zu Stickies bei der Aufbereitung führt. |  |  |  | gemäß PTS RH 21/97 und INGEDE 11; 12; 13

## Anhang Verpackung auf Holzbasis
Packmaterialien Übersicht
Bewertung | Material | Abkürzung | Nummerierung gemäß 97/129/EC | Symbol | Anforderungen
VERPACKUNGEN AUF HOLZBASIS
Mindestanforderungen: Verpackungen auf Holzbasis: Das Holz stammt aus FSC oder PEFC-Quellen. Die Verpackungen müssen so konstruiert sein, dass eine Trennung verschiedener Materialien möglich ist. Empfehlungen des Standardgebers: Holzwerkstoffe sind auf ein Minimum zu reduzieren, da es keinen Stoffstrom für Verpackungen aus Holz gibt. Sinnvollerweise werden Holzverpackungen als Mehrwegkonzept genutzt, um das Material möglichst häufig nutzen zu können. Es sollte angedacht werden, die Konstruktionen von holzbasierten Verpackungen auseinanderbaubar und reparierbar zu konzipieren. Bei Behandlungen/ Besprühungen / Imprägnierung von Holzprodukten sind die EU- Vorgaben zu beachten.
MATERIAL:
J Bevorzugt | Im Trockenverfahren hergestellte Platten (MDF, HDF, LDF) | FOR | 50
J Bevorzugt | Sperrholz Europäischer Ursprung (Lieferkettenverfolgung) | FOR | 50
L Verboten | Im Trockenverfahren hergestellte Platten (MDF, HDF, LDF), die Formaldehyd enthalten - siehe DIN EN 622-5 |  |  |  | DIN EN 622-5
L Verboten | Sperrholz, das Formaldehyd enthält - siehe DIN EN 622-5 |  |  |  | DIN EN 622-5
L Verboten | Verpackungen aus einschlägig bekannten Tropenhölzern, wie Akazie, Bangkirai, Balau, Bongossi, Ipé, Mahagoni, Meranti, Palisander, Sapelli-Mahagoni, Sipo-Mahagoni, Teak und Wenige
L Verboten | Holz-Kunststoff-Verbundwerkstoffe (Wood-Plastic-Composites) | WPC

## Anhang Glasverpackungen
Packmaterialien Übersicht
Bewertung | Material | Abkürzung | Nummerierung gemäß 97/129/EC | Symbol | Anforderungen
GLAS
Empfehlungen des Standardgebers: Prinzipiell sollten nur Glasverpackungen eingesetzt werden, die einen hohen Scherbenanteil aufweisen, um den Herstellungsprozess der Verpackung mit einem überschaubaren Umweltimpakt zu realisieren. D.h. Weißglas mit max. 60 % Scherbenanteil wäre nur in Ausnahmefällen sinnvoll. Braunglas mit bis zu 80 % Scherben, schon besser, und Grünglas mit bis zu 90 % Scherbenanteil sinnvoll. Der eingesetzte Scherbenanteil kann nicht automatisch vorausgesetzt werden, sondern muss vom Lieferanten bestätigt werden. Prinzipiell sollen schwere Glasverpackungen nicht für Einweganwendungen über lange Distanzen transportiert werden. Mehrweg in einem Radius von < als 200 km ist besser. Geometrien sollen so gestaltet sein, dass die Flaschen mit einem minimalen Einsatzgewicht produziert werden können.
MATERIAL:
J Bevorzugt | Dreikomponenten-Verpackungsglas (Quarzsand, Soda, Kalk) in grün, braun, und verwandte Farbtöne mit Scherbenanteil über 50%. |  | 71 72 |  | Schwermetallkonzentration entsprechend der Kommissionsentscheidung 2001/171/EC
K Wenn notwendig | Dreikomponenten-Verpackungsglas (Quarzsand, Soda, Kalk) in Weißglas mit einem Scherbenanteil < 50 % |  | 70 |  | Schwermetallkonzentration entsprechend der Kommissionsentscheidung 2001/171/EC
K Wenn notwendig | Dreikomponenten-Verpackungsglas (Quarzsand, Soda, Kalk) in hell-opak gefärbt und metallische Farben |  |  |  | Schwermetallkonzentration entsprechend der Kommissionsentscheidung 2001/171/EC
K Wenn notwendig | dunkel-opake Flaschen für die Lebensmittelsicherheit des Produktes
L Verboten | dunkel-opake Glascontainer/ Flaschen (NIR-Probleme) bei Non-Food
L Verboten | Kein Verpackungsglas wie z.B. hitzebeständiges Glas (z.B. Borosilikatglas)
L Verboten | Bleikristall
L Verboten | Kryolithglas
L Verboten | Emaille-Bestandteile
DEKORATION UND ANDERE KOMPONENTEN
J Bevorzugt | Direkte Bedruckung mit EuPIA-konformen Lacken und Druckfarben
J Bevorzugt | Gravierung
J Bevorzugt | Papieretiketten (nassfest)
K Wenn notwendig | permanent haftende Kunststoffetiketten
K Wenn notwendig | Glasbehälter ist vollflächig farbig beschichtet
L Verboten | permanent haftende und großflächige Kunststoffetiketten
L Verboten | vollflächige Sleeves
VERSCHLÜSSE
J Bevorzugt | Ferromagnetische Verschlüsse
J Bevorzugt | Kunststoff
J Bevorzugt | Aluminium
L Verboten | Keramik
L Verboten | Bügelverschlüsse mit Keramik/Porzellananteil
L Verboten | Bügelverschlüsse mit ausschließlich nicht-ferromagnetischen Metallanteilen
L Verboten | Metallverschlüsse mit PVC/Weichmacher Dichtungsmasse
L Verboten | Holz-Kunststoff-Verbundwerkstoffe (Wood-Plastic-Composites) | WPC

## Anhang Kunststoffe
Packmaterialien Übersicht
Bewertung | Material | Abkürzung | Nummerierung gemäß 97/129/EC | Symbol | Anforderungen
KUNSTSTOFFE
Mindestanforderungen: Verpackungen aus Kunststoff: Keine Multilayeraufbauten PP/PE oder PET/PE. Keine unterschiedlichen Kunststoffe auf Vorder- und Rückseite. Recyclinggerechte Druckfarben (Mindeststandard: EuPIA-konforme Druckfarben). Verwendung von Etiketten oder Sleeves aus Fremdmaterial, die kleiner als 50% der Verpackungsoberfläche (s. Mindeststandard Störstoffe NIR) sind. Keine PETG-Sleeves oder -Bestandteile bei PET-Flaschen. Keine Cellulose-basierten Etiketten in fester Verbindung zu Polyolefin-Verpackungen. Keine Silikonbestandteile. Empfehlung des Standardgebers: Prinzipiell heißt es auch hier, "Verzichten, Vermindern". Um den Umweltimpakt zu verringern, sollen nur Kunststoffe eingesetzt werden, die recyclefähig sind und für die Sammel- und Verwertungsstrukturen bestehen. Dies gilt für alle Kunststoffe mit einer spezifischen Dichte <1 g/cm³. PET-Flaschen sind von dieser Regel aus genommen. Einsatz neuer Materialien nur dann, wenn Kompatibilität mit vorherrschenden Sammel- und Verwertungsstrukturen besteht. Recyclingkonformer Materialeinsatz (in Abstimmung möglicher Materialkombinationen) gem. Mindeststandard. Störstoffe (= rot markierte Materialien) sind zu vermeiden! Möglichst wenig Zusatzstoffe / Additive im Material (zu definieren über die Spezifikation). Einfache Trennbarkeit der einzelnen Komponenten mit Angaben zur Trennbarkeit durch den Verbraucher. Farben so transparent wie möglich (s. Mindeststandard Störstoffe NIR). Einsatz leicht ablösbarer Sleeves oder Etiketten (z.B. mit wasser-/ heißlaugenlöslichem Klebstoff) - insbesondere wenn aus Fremdkunststoff hergestellt (abweichend von Körper oder Folie). Einsatz von Leporellos können gesetzliche Anforderungen zur Menge der Angaben auf kleinem Etikett lösen. Vermeidung von Kleinteilen, welche von den Konsumenten abgetrennt werden und verloren werden können (Littering). Einsatz von Rezyklat wo möglich.
MATERIAL:
J Bevorzugt | Polyethylen, hohe Dichte | HD-PE | 2
J Bevorzugt | Polyethylen, niedrige Dichte | LD-PE | 4
J Bevorzugt | Polypropylen | PP | 5
J Bevorzugt | Bio-Kunststoff PLA als Teil eines Forschungsprojektes zur Recycling- und Abbaufähigkeit | PLA
K Wenn notwendig | Polyethylenterephthalat, wenn weniger bedruckt als 50% der Oberfläche | PET | 1 |  | Empfehlung: Falls die Information vorliegt, ohne Antimonverbindungen
K Wenn notwendig | Polystyrol (SAN und ABS | PS | 6
L Verboten | Polyvinylchlorid | PVC | 3
L Verboten | Geschäumtes PE, PS oder PP | z.B. EPS, EPE, EPP |  |  | gem. Mindeststandard
L Verboten | Vernetzte Polyolefine | XPE; XPS |  |  | gem. Mindeststandard
L Verboten | Polyurethan (PU), Polyamid (PA) | O | 7 |  | gem. Mindeststandard
L Verboten | Bio-Kunststoff | Mater-bi; PHB; PLA; CA
L Verboten | Gemischte Kunststoffe | O | 7
BARRIEREN
J Bevorzugt | keine Barriereschicht
J Bevorzugt | EVOH- Barrieren
J Bevorzugt | SiOx, AlOx- Barriere
K Wenn notwendig | UV-Stabilisatoren
K Wenn notwendig | AA-Blocker
K Wenn notwendig | Optische Aufheller
K Wenn notwendig | Sauerstoff-Absorber
K Wenn notwendig | PVdC-Schicht als Aufreißfaden bei Lebensmittelverpackungen
L Verboten | Verbundmaterial (z.B. mit PA)
L Verboten | Silikonbeschichtungen und Bestandteile
L Verboten | Aluminiumbedampfung (Metallisierung)1
DEKORATION UND ANDERE KOMPONENTEN
J Bevorzugt | Die Bedruckung soll so gering wie möglich sein und EuPIA-konformen Druckfarben erfolgen. |  |  |  | gemäß PTS RH 21/97
J Bevorzugt | Die Beschichtung/Lackierung soll so gering wie möglich sein und mit EuPIA-konformen Beschichtungen ausgeführt werden. |  |  |  | gemäß PTS RH 21/98
J Bevorzugt | Etiketten und Sleeves aus Material mit einer Dichte < 1 g/cm³ z.B. PP, PE,
J Bevorzugt | ablösbare Banderolen oder ablösbare Selbstklebeetiketten; wasserbasierte Klebstoffe
J Bevorzugt | Prägung, minimaler Laserdruck, nichtblutende Farben
K Wenn notwendig | Etiketten und Sleeves, die aus Fremdmaterial bestehen und nicht PE oder PP sind und max. 50% der Verpackung bedecken
K Wenn notwendig | Wenn ein dunkel pigmentiertes Teil benötigt wird, verwenden Sie ein NIR-erkennbares Pigment
K Wenn notwendig | Etikettenklebstoff wasser-/ heißlaugenlöslich bei 60-80°C
K Wenn notwendig | Papieretiketten (nassfest) mit wasserlöslichem Etikett
K Wenn notwendig | minimaler Direktdruck mit anderen Systemen
K Wenn notwendig | PVdC-Aufreißfäden
L Verboten | Metallisierung / Aluminiumbeschichtung
L Verboten | Etiketten in Fremdmaterial ohne wasserlöslichen Kleber
L Verboten | vollflächige Sleeves aus einem Fremdmaterial
L Verboten | Direktbedruckung (Digitaldruck) bei einer Fläche ≥ 50% bei PET
L Verboten | blutende Farben; nicht konforme Farben; stark metallische Farben
L Verboten | Pigmente auf Rußbasis
VERSCHLÜSSE
J Bevorzugt | Abschraubbar
J Bevorzugt | PP, HDPE, LDPE; Verschlüsse ohne Siegel oder Randabschnitt
J Bevorzugt | Siegelnaht bei Folienbeuteln
J Bevorzugt | Aluminium
K Wenn notwendig | wiederverschließbarer Reißverschluss mit einem PET-Anteil < 5 % des Beutelgewichts
L Verboten | wiederverschließbarer Reißverschluss mit einem PET-Anteil > 5 % des Beutelgewichts
L Verboten | Verbundverschlüsse (z.B. Holz-Kunststoff-Verbund) oder mit Kork
L Verboten | Leim / Klebstoff / Heißkleber

## Anhang Weißblech
Packmaterialien Übersicht
Bewertung | Material | Abkürzung | Nummerierung gemäß 97/129/EC | Symbol | Anforderungen
WEISSBLECH
Empfehlungen des Standardgebers: Bei Aerosoldosen auf Restentleerbarkeit achten. Sprühdosen mit Restinhalt sind im Recycling problematisch. Lacke auf Interaktion mit dem Füllgut überprüfen.
MATERIAL:
J Bevorzugt | Ferromagnetische (Legierungs-)Metalle |  | 40
K Wenn notwendig | Aerosoldosen mit nicht-Kohlenwasserstoffbasierten Trennmitteln
L Verboten | Aerosoldosen mit Kohlenwasserstoffbasierten Trennmitteln
L Verboten | Sprühdosen mit Restinhalt
DEKORATION UND ANDERE KOMPONENTEN
J Bevorzugt | Lackbeschichtung: EuPIA-konforme Lacke und Druckfarben
J Bevorzugt | Papierbanderole
J Bevorzugt | Prägung
L Verboten | nicht konforme Farben
L Verboten | PVC-Etiketten
VERSCHLÜSSE
J Bevorzugt | Ferromagnetische (Legierungs-)Metalle
K Wenn notwendig | Kunststoff

## Anhang Aluminium
Packmaterialien Übersicht
Bewertung | Material | Abkürzung | Nummerierung gemäß 97/129/EC | Symbol | Anforderungen
ALUMINIUM
Empfehlungen des Standardgebers: Aluminium ist ein sehr hochwertiges Material, welches mit einem sehr hohen Energie- und Flächennutzungsimpakt gewonnen und verarbeitet wird. Da verschiedene Legierungen für unterschiedliche Anwendungen im stofflichen Recycling nicht mehr zu den gewünschten Qualitäten zurückgewonnen werden können, sollte Aluminium als Packmittel nur eingesetzt werden, wenn es unbedingt nötig ist und kein anderer Packstoff für die Anwendung einsetzbar ist. Wichtig ist zu wissen, dass Verbunde mit Aluminium meist nach Aluminium hin recycelt werden, auch wenn der Aluminiumanteil des Packmittels weniger als 10 % beträgt.
MATERIAL:
J Bevorzugt | NE-Metallanteile |  | 41
K Wenn notwendig | Aerosoldosen mit nicht-Kohlenwasserstoffbasierten Treibmitteln
K Wenn notwendig | Sprühsystem mit Pumpzerstäuber
K Wenn notwendig | Verbundmaterial
L Verboten | Aerosoldosen mit Kohlenwasserstoffbasierten Treibmitteln
L Verboten | Sprühdosen mit Restinhalt
DEKORATION UND ANDERE KOMPONENTEN
J Bevorzugt | Lackbeschichtung: Aluminium direkt bedruckt; EuPIA-konforme Lacke und Druckfarben
J Bevorzugt | Prägung
J Bevorzugt | Papierbanderole
L Verboten | PVC-Etiketten
VERSCHLÜSSE
J Bevorzugt | Aluminium
K Wenn notwendig | Kunststoffverschlüsse und Ventilkappen, wenn diese vor der Entsorgung bzw., während des Sortierprozesses abgetrennt werden können.

## Anhang Klebstoffe
Packmaterialien Übersicht
Bewertung | Material | Abkürzung | Nummerierung gemäß 97/129/EC | Symbol | Anforderungen
KLEBSTOFFE
Mindestanforderung: Nur REACH konforme Klebstoffe dürfen verwendet werden. Empfehlung des Standardgebers: Klebstoffe stellen ein eigenes Kunststoffsystem dar und sollten sowohl bei Papieren als auch bei Kunststoffverpackungen möglichst vermieden werden. Müssen Klebstoffe verwendet werden, sollten diese nur in unbedingt notwendigen Mengen verwendet werden.
MATERIAL:
J Bevorzugt | Inhaltsstoffe gemäß REACH
L Verboten | Inhaltsstoffe ohne REACH Konformität

## Anhang Druckfarben
Packmaterialien Übersicht
Bewertung | Material | Abkürzung | Nummerierung gemäß 97/129/EC | Symbol | Anforderungen
DRUCKFARBEN
Empfehlungen des Standardgeberes: Druckfarben müssen entweder im Recyclingprozess deinkt (Entfernung der Druckfarbe) werden oder sie werden dem Rezyklat beim Kunststoffrecycling zugeführt. Daher ist darauf zu achten, dass alle Bestandteile der verwendeten Druckfarben REACH-konform sind und Druckfarben nur in den unbedingt notwendigen Mengen verwendet werden.
MATERIAL:
J Bevorzugt | Druckfarben auf Wasserbasis
J Bevorzugt | Lösemittelfreie Druckfarben
K Wenn notwendig | Lösemittelhaltige Farben sind nur bei Bedruckung von Kunststoffen erlaubt.
L Verboten | Druckfarben auf Mineralölbasis
L Verboten | Lösemittel nicht gem. EuPIA